## Export
Sanace balkónů a lodžií pomocí certifikovaného systému WEBER s hydroizolací TERIZOL
Výrobek | Základní specifikace materiálu | Podrobná specifikace materiálu | Funkce vrstvy | Chemická odolnost | Tepelná odolnost | Tloušťka vrstvy
weberbat opravná hmota | Ručně zpracovatelná modifikovaná cementová hmota | Pevnost v tahu za ohybu 5MPa Pevnost v tlaku 30MPa Pochůznost po 2-3hod. Vhodná na podlahové vytápění | Spádová vrstva |  |  | 1-20mm, lokálně 40mm
weberbat balkonový | Jednosložková cementová podlahová hmota vyztužená vlákny | Pevnost v tahu za ohybu 5MPa Pevnost v tlaku 25MPa Pochůznost po 24hod. Vhodná na podlahové vytápění Vyztužená vlákny | Nosná vrstva Spádová vrstva |  |  | 10-100mm přípojný potěr 40-100mm plovoucí potěr
weberbat rapid | Jednosložková cementovárychleschnoucí podlahová hmota vyztužená vlákny | Pevnost v tahu za ohybu 5MPa Pevnost v tlaku 30MPa Pochůznost po 2hod. Vhodná na podlahové vytápění Vyztužená vlákny | Nosná vrstva Spádová vrstva |  |  | 10-100mm přípojný potěr 40-100mm plovoucí potěr
weberfor profiflex | Flexibilní lepící tmel Třídy C2T S1 | Třída C2T S1 Technologie LOW-DUST šetřící okolní prostředí při zpracování Doba zavadnutí 20min Doba zpracovatelnosti 90min | Lepící |  |  | min 5mm
Terizol | Jednosložková cementová hydroizolační hmota | Jednosložková hydroizolační hmota Pro styk s chlorovanou vodou Těsnění aktivních trhlin a konstrukcí před dotvarováním do hodnoty 0,75mm Schopnost přemostění trhlin za velmi nízké teploty ( -20°C ) ≥0,75mm | Hydroizolační |  |  | 3mm
webercolor premium | Flexibilní spárovací hmota | Flexibilní Třída CG2 W Technologie PROTECT Technologie PURE-CLEAN Vysoká odolnost vůdči bakteriím, polísním a řasám |  | velmi dobrá chemická odolnost na chlorovanou vodu, NaOH 2g/l, NaOH 10g/l, desinfekčním čistícím prostředkům na bázi chloranů, 2% kyselině mléčné střední chemická odolnost proti 5% kyselině mléčné, 2% kyselině chlorovodíkové nízká chemická odolnost proti 5% kyselině chlorovodíkové |  | šíře spáry 1-15mm