## Export
Sanace balkónů a lodžií pomocí certifikovaného systému s cementovou hydroizolací
Základní specifikace materiálu | Podrobná specifikace materiálu | Funkce vrstvy | Chemická odolnost | Tepelná odolnost | Tloušťka vrstvy
Ručně zpracovatelná modifikovaná cementová hmota | Pevnost v tahu za ohybu 5MPa Pevnost v tlaku 30MPa pochůznost po 2-3hod. Vhodná na podlahové vytápění | Spádová vrstva |  |  | 1-20mm, lokálně 40mm
Jednosložková cementová podlahová hmota vyztužená vlákny | Pevnost v tahu za ohybu 5MPa Pevnost v tlaku 25MPa pochůznost po 24hod. Vhodná na podlahové vytápění Vyztužená vlákny | Nosná vrstva Spádová vrstva |  |  | 10-100mm přípojný potěr 40-100mm plovoucí potěr
Jednosložková cementová rychleschnoucí podlahová hmota vyztužená vlákny | Pevnost v tahu za ohybu 5MPa Pevnost v tlaku 30MPa pochůznost po 2hod. Vhodná na podlahové vytápění Vyztužená vlákny | Nosná vrstva Spádová vrstva |  |  | 10-100mm přípojný potěr 40-100mm plovoucí potěr
Flexibilní lepící tmel Třídy C2T S1 | Třída C2T S1 Technologie LOW-DUST šetřící okolní prostředí při zpracování Doba zavadnutí 20min Doba zpracovatelnosti 90min | Lepící |  |  | min 5mm
Jednosložková cementová hydroizolační hmota | Jednosložková hydroizolační hmota Pro styk s chlorovanou vodou Těsnění aktivních trhlin a konstrukcí před dotvarováním do hodnoty 0,75mm Schopnost přemostění trhlin za velmi nízké teploty ( -20°C ) ≥0,75mm | Hydroizolační |  |  | 3mm
Flexibilní spárovací hmota | Flexibilní Třída CG2 W Technologie PROTECT Technologie PURE-CLEAN Vysoká odolnost vůdči bakteriím, polísním a řasám |  | velmi dobrá chemická odolnost na chlorovanou vodu, NaOH 2g/l, NaOH 10g/l, desinfekčním čistícím prostředkům na bázi chloranů, 2% kyselině mléčné střední chemická odolnost proti 5% kyselině mléčné, 2% kyselině chlorovodíkové nízká chemická odolnost proti 5% kyselině chlorovodíkové |  | šíře spáry 1-15mm