## Export
Skladba podlahy s elektrickou topnou rohoží pomocí nivelační hmoty s vláknem
Základní specifikace materiálu | Podrobná specifikace materiálu | Funkce vrstvy | Chemická odolnost | Tepelná odolnost | Tloušťka vrstvy
Ručně zpracovatelná modifikovaná cementová hmota | Pevnost v tahu za ohybu 5MPa Pevnost v tlaku 30MPa pochůznost po 2-3hod. Vhodná na podlahové vytápění | Spádová vrstva |  |  | 1-20mm, lokálně 40mm
Jednosložková samonivelační hmota s vláknem, rychleschnoucí | S obsahem vláken Pevnost v tahu za ohybu 9MPa Pevnost v tlaku 40MPa pochůznost po 2 - 4hod. Vhodná na podlahové vytápění Zpracovatelnost do 20min | Vyrovnávací |  |  | 2-50mm
Jednosložková cementová hydroizolační hmota | Jednosložková hydroizolační hmota Pro styk s chlorovanou vodou Těsnění aktivních trhlin a konstrukcí před dotvarováním do hodnoty 0,75mm Schopnost přemostění trhlin za velmi nízké teploty ( -20°C ) ≥0,75mm | Hydroizolační |  |  | 3mm
Flexibilní lepící tmel Třídy C2TE S2 | Třída C2TE S2 Doba zavadnutí 30min Doba zpracovatelnosti 45min | Lepící |  |  | min 5mm
Flexibilní spárovací hmota | Flexibilní Třída CG WA Technologie PROTECT Technologie PURE-CLEAN Vysoká odolnost vůči bakteriím, plísním a řasám | Spárovací | velmi dobrá chemická odolnost na chlorovanou vodu, NaOH 2g/l, NaOH 10g/l, desinfekčním čistícím prostředkům na bázi chloranů, 2% kyselině mléčné střední chemická odolnost proti 5% kyselině mléčné, 2% kyselině chlorovodíkové nízká chemická odolnost proti 5% kyselině chlorovodíkové |  | šíře spáry 1-15mm