## Export
ČOV a nádrže na pitnou vodu
Výrobek | Základní specifikace materiálu | Podrobná specifikace materiálu | Funkce vrstvy | Chemická odolnost | Tepelná odolnost | Tloušťka vrstvy
weberdry PUR seal 2K | PUR vodotěsný povlak pro izolace nádrží ,ČOV,bazénů | Tvrdost 70N/mm2 Přídržnost>2N/mm2 Průtažnost>100% | Hydroizolační - Ochranná | Slané vodě , olejům , 5% roztokům kyselin a zásadám,čistícím prostředkům | -30C až +90C | 2 mm
weberprim EP 2K | Transparentní epoxidová penetrace | Tvrdost>95N/mm2 Přídržnost>2N/mm2 Vlhkost podkladu do 6% | Penetrační | Slané vodě , olejům , 5% roztokům kyselin a zásadám,čistícím prostředkům
weberdry frabric | netkaná geotextilie | mezivrstva pro PUR nátěry | výztuž PUR hydroizolace |  |  | 65 gr/m2 nebo 110 gr/m2