## Export
Řešení PUR balkonu
Výrobek | Základní specifikace materiálu | Podrobná specifikace materiálu | Funkce vrstvy | Chemická odolnost | Tepelná odolnost | Tloušťka vrstvy
weberdry PUR coat | Ochranný PUR nátěr pro externí povrchy s pěším provozem | Pevnost v tahu >3N/mm2 Přídržnost>2N/mm2 Průtažnost>300% | Ochranná | Slané vodě , olejům , 5% roztokům kyselin a zásadám,čistícím prostředkům | -40C až +90C | 0,6 mm
weberdry PUR seal | Vysoce elastický PUR nátě pro vytvoření vodotěsné membrány | Pevnost v tahu >5N/mm2 Přídržnost>2N/mm2 Průtažnost>100% | Hydroizolační | Slané vodě , olejům , 5% roztokům kyselin a zásadám,čistícím prostředkům | -40C až +90C | 1,6 mm až 2,1 mm
weberprim EP 2K | Transparentní epoxidová penetrace | Tvrdost>95N/mm2 Přídržnost>2N/mm2 Vlhkost podkladu do 6% | Penetrační | Slané vodě , olejům , 5% roztokům kyselin a zásadám,čistícím prostředkům
weberdry fabric | výztužná tkanina 65 g/m2 | netkaná PES textilie | výztužná |  | -40C až +90C
weberdry PUR detail | PUR vodotěsný povlak pro složité detaily/napojení | trvale elastický , tixotropní,vodotěsný PUR povlak | výztužná/dilatační | kyselinám, zásadám,čistícím prostředkům,slané vodě | 30C až +80C | 2 mm
weberrep 766 | lepící tmel ke spojování beton.prefabrikátů | reaktivní lepící tmel na epoxidové bázi | spojovací , fixační | kyselinám, olejům ,lihovinám , čistícím prostředkům,slané vodě | -20C až +100C | >5mm
weberdry PUR finish | průhledný polyuretanový krycí nátěr | zmatňující lak | ochranná,dekorační | Slané vodě , olejům , 5% roztokům kyselin a zásadám,čistícím prostředkům | -40C až +90C
weberdry PUR trans | průhledný polyuretanový vodotěsný povlak | alifatický polyuratenový povlak | hydroizolační,estetická | Slané vodě , olejům , 5% roztokům kyselin a zásadám,čistícím prostředkům | -40C až +90C | 2mm=2vrstvy