## Export
Weber therm elastik E, povrchová úprava - omítka aquaBalance
Výrobek | Základní specifikace materiálu | Podrobná specifikace materiálu | Funkce vrstvy | Environmentální prohlášení o produktu. | Faktor difuzního odporu | Tepelná vodivost | Tloušťka vrstvy
webertherm elastik | Prášková lepící a stěrková hmota na bázi cementu, pro lepení EPS,XPS,Perimetru soklových desek a MW , vytváření základní vrstvy. Vysoká přídržnost,zpracovatelnost,dlouhá otevřenost při zpracování. | Přídržnost k podkladu: polystyren min.0,08 Mpa,beton 0,25 Mpa,,barva = šedá | Lepicí | Environmentální prohlášení typu III. | μ = max. 20 |  | 10 mm
polystyren EPS 70 | Fasádní desky z pěnového polystyrenu,mrazuvzdorné,odolné proti stárnutí | Tepelně izolační fasádní desky ze stabilizovaného pěnového polystyrenu. Pevnost v tlaku při 10 % deformaci 70 kPa. Dlouhodobá teplotní odolnost 80 °C. Objemová hmotnost 13,5 – 18 kg.m-3. Třída reakce na oheň E. | Tepelně - izolační | Environmentální prohlášení typu III. | μ = 20 - 40 | λ = 0,039 W/mk | 60 - 320 mm
webertherm SD - 5 | Zatloukací kotva s odolným kompozitním trnem, doporučeno pro EPS | Délka 100- 300 mm.Použití pro podklady typu A,B,C,D,E | Kotvící |  |  | 0,000 W/K
minerální vlna TR 10 kPa | Fasádní desky z minerální plsti pro zateplovací systém | Tepelně izolační deska s podélnou orientací vláken s vysokou paropropustností, reakce na oheň A1 | Tepelně - izolační | Environmentální prohlášení typu III. | μ = 1 | λ = 0,036 W/mk | 60 - 300 mm
webertherm SRD - 5 | Šroubovací , talířová kotva s ocelovým trnem, doporučeno pro MW | Délka 115 - 295 mm.Použití pro podklady typu A,B,C,D,E | Kotvící |  |  | bodový tep.most:povrch.mont.=0,002W/K;zapušt.mont=0,001 W/k
webertherm elastik | Prášková lepící a stěrková hmota na bázi cementu, pro lepení EPS,XPS,Perimetru soklových desek a MW , vytváření základní vrstvy. Vysoká řídržnost,zpracovatelnost,dlouhá otevřenost při zpracování. | Přídržnost k podkladu: polystyren min.0,08 Mpa,beton 0,25 Mpa,barva = šedá | Lepicí | Environmentální prohlášení typu III. | μ = max. 20 |  | 3-6mm EPS, 4-6mm MW
webertherm 131 ( WT 131 ) | Sklo-vláknitá tkanina pro vyztužení venkovních kontaktních zateplovacích systémů (ETICS) | Fasádní mřížka - perlinka - 160 g/m2, odolná proti alkáliím, reakce na oheň F | Výztužná |  |  |  | 0,52 ± 0,2 mm
weberpas podklad UNI | Probarvený podkladní nátěr na bázi akrylátové disperze. | Systémový podkladní nátěr na bázi akrylátové disperze bez ředění, připravený k přímému použití pro tenkovrstvé omítky. Barevné odstíny (W)bílý,(G)zelený,(L)žlutý,(R)červený,(U)šedý, (H)hnědý,(M)modrý,(O)oranžový. | Adhezní
weberpas aquaBalance | Tenkovrstvá, probarvená, pastovitá omítka regulující vlhkost na povrchu fasády s výztužnými vlákny,bez použití biocidů,odolná vůči mikroorganizmům (řasám),šetrná k životnímu prostředí | Zrnitost 1mm;1,5mm;2mm;3mm (rýhovaný 2mm,3mm),permeabilita W3,propustnost v.par V1,soudržnost ≥0,3 Mpa,reakce na oheň A2, | Povrchová úprava |  | μ = 60 - 80 | λ = 0,75 W/mk | 1,0 - 3,0 mm