## Export
Weber therm flex/flex E, povrchová úprava - omítka aquaBalance
Výrobek | Základní specifikace materiálu | Podrobná specifikace materiálu | Funkce vrstvy | Environmentální prohlášení o produktu. | Faktor difuzního odporu | Tepelná vodivost | Tloušťka vrstvy
webertherm flex | Lepící a stěrková hmota pastovité konzistence na bázi disperzních pojiv s extrémní přilnavostí k povrchu, pro lepení EPS,MW a vytváření základní vrstvy. | Přídržnost k podkladu - polystyren 0,12 Mpa, beton 1,54 Mpa.Dodává se v 8 základních odstínech - bílá (W),zelená (G),žlutá (L),červená (R),šedá (U),hnědá (H),modrá (M),oranžová (O) | Lepicí |  | μ = 105 |  | 10,0 mm
polystyren EPS 70 | Fasádní desky z pěnového polystyrenu,mrazuvzdorné,odolné proti stárnutí | Tepelně izolační fasádní desky ze stabilizovaného pěnového polystyrenu. Pevnost v tlaku při 10 % deformaci 70 kPa. Dlouhodobá teplotní odolnost 80 °C. Objemová hmotnost 13,5 – 18 kg.m-3. Třída reakce na oheň E. | Tepelně - izolační | Environmentální prohlášení typu III. | μ = 20 - 40 | λ = 0,039 W/mk | 60 - 320 mm
webertherm SD - 5 | Zatloukací kotva s odolným kompozitním trnem, doporučeno pro EPS | Délka 100- 300 mm.Použití pro podklady typu A,B,C,D,E | Kotvící |  |  | 0,000 W/K
minerální vlna TR 10 kPa | Fasádní desky z minerální plsti pro zateplovací systém | Tepelně izolační deska s podélnou orientací vláken s vysokou paropropustností, reakce na oheň A1 | Tepelně - izolační | Environmentální prohlášení typu III. | μ = 1 | λ = 0,036 W/mk | 60 - 300 mm
webertherm SRD - 5 | Šroubovací , talířová kotva s ocelovým trnem, doporučeno pro MW | Délka 115 - 295 mm.Použití pro podklady typu A,B,C,D,E | Kotvící |  |  | bodový tep.most:povrch.mont.=0,002W/K;zapušt.mont=0,001 W/k
webertherm flex | Lepící a stěrková hmota pastovité konzistence na bázi disperzních pojiv s extrémní přilnavostí k povrchu, pro lepení EPS,MW a vytváření základní vrstvy. | Přídržnost k podkladu - polystyren 0,12 Mpa, beton 1,54 Mpa.Dodává se v 8 základních odstínech - bílá (W),zelená (G),žlutá (L),červená (R),šedá (U),hnědá (H),modrá (M),oranžová (O) | Lepicí |  | μ = 105 |  | 3-6mm EPS 4-6mm MW
webertherm 131 ( WT 131 ) | Sklo-vláknitá tkanina pro vyztužení venkovních kontaktních zateplovacích systémů (ETICS) | Fasádní mřížka - perlinka - 160 g/m2,odolná proti alkáliím, reakce na oheň F | Výztužná |  |  |  | 0,52 ± 0,2 mm
weberpas podklad UNI - podkladní nátěr | Probarvený podkladní nátěr na bázi akrylátové disperze. | Probarvený podkladní nátěr na bázi akrylátové disperze, připravený k přímému použití. Systémový podkladní nátěr pro tenkovrstvé omítky. | Adhezní
weberpas aquaBalance | Tenkovrstvá, probarvená, pastovitá omítka regulující vlhkost na povrchu fasády s výztužnými vlákny,bez použití biocidů,odolná vůči mikroorganizmům (řasám),šetrná k životnímu prostředí | Zrnitost 1mm;1,5mm;2mm;3mm (rýhovaný 2mm,3mm),permeabilita W3,propustnost v.par V1,soudržnost ≥0,3 Mpa,reakce na oheň A2, | Povrchová úprava |  | μ = 60 - 80 | λ = 0,75 W/mk | 1,0 - 3,0 mm