## Export
SANAČNÍ SYSTÉMY PRO OPRAVY VLHKÉHO A ZASOLENÉHO ZDIVA
Výrobek | Základní specifikace materiálu | Podrobná specifikace materiálu | Funkce vrstvy | Přídržnost k podkladu | Faktor difuzního odporu | Tloušťka vrstvy
webersan podhoz | Podkladní postřik pod sanační omítkový systém WTA | Suchá omítková směs pro vytvoření adhezního můstku pod sanační omítky | Adhezní-pomocná | ≤ 0,20MPa/m2 | ≤ 20 | do 5 mm /síťovitě/
webersan vyrovnávací WTA | Podkladní sanační omítka WTA , pro velké nerovnosti podkladu | Suchá omítková směs pro základní porezní omítky v systému WTA | Opravná-doplňující-vyrovnávací | ≤ 0,30MPa/m2 | ≤ 15 | min. 10 mm
webersan sanační WTA | Sanační omítka WTA | Suchá omítková směs pro pro použití jako sanační omítka v systému WTA | Opravná-doplňující | ≤ 0,25MPa/m2 | ≤ 15 | min. 20 mm
webersan 600 | Sanační vyhlazující štuková omítka | Jemná , vyhlazující ,tenkovrstvá omítka na vpc bázi | Opravná-vyhlazující | ≤ 0,30MPa/m2 | ≤ 15 | 1 - 3 mm
weberton silikát | Silikátový fasádní nátěr, difuzně otevřený | Fasádní barva s vápencovými plnivy a hydroxidem draselným, | Ochranná , dekorativní |  | ≤ 40 | 0,4 mm
weberton silikon | Silikonový fasádní nátěr , vysoká resistence H2O | Odolná fasádní barva s vápencovými plnivy a silikonovou disperzí | Ochranná , dekorativní |  | ≤ 130 | 0,4 mm
kerasil | Vnitřní silikátová malba , bílá barva | vnitřní minerální nátěr na bázi hydroxidu draselného | Ochranná , dekorativní |  | ≤ 30 | 0,4 mm