## Export
Základní specifikace materiálu | Podrobná specifikace materiálu | Funkce vrstvy | Chemická odolnost | Tepelná odolnost | Tloušťka vrstvy
Univerzální vysprávková polymercementová malta na beton | pro tl. vrstvy do 50 mm propustná pro vodní páry nesmršťující se pevnost v tahu za ohybu >8 N/mm2 pevnost v tlaku >45 N/mm2 hustota čerstvé malty cca 2,1 kg/dm3 objemovou hmotností suché směsi 1,6 kg/dm3 dobou zpracování 45 min | Vysprávková |  |  | do 50 mm
* Ručně zpracovatelná modifikovaná cementová hmota | Pevnost v tahu za ohybu 5 MPa Pevnost v tlaku 30 MPa Pochůznost po 2-3 hod. Vhodná na podlahové vytápění | Spádová vrstva |  |  | 1-20 mm, lokálně 40 mm
* Jednosložková cementová podlahová hmota vyztužená vlákny | Pevnost v tahu za ohybu 5 MPa Pevnost v tlaku 25 MPa Pochůznost po 24 hod. Vhodná na podlahové vytápění Vyztužená vlákny | Nosná vrstva Spádová vrstva |  |  | 10-100 mm přípojný potěr 40-100 mm plovoucí potěr
Flexibilní lepidlo Třídy C2TE S1 Pro standartní i lité použití | Třída C2TE S1 Pro standartní i lité použití Doba zavadnutí 30 min Doba zpracovatelnosti 90 min | Lepící |  |  | min 5 mm
polyetylénový hydroizolační pás s rybinovitě tvarovanými čtvercovými výlisky s nakašírovanou tkaninou na rubové straně |  | Hydroizolačně-separační |  |  | 3 mm
Flexibilní spárovací malta | efekt "drop-in" třída CG2W krémový efekt pochůznost min. po 24 hod. v 16 barevných odstínech protiplísňová, antibakteriální úprava |  |  |  | šíře spáry 1-15 mm
* vyberte jednu ze dvou možností