## Export
OMÍTKOVÉ SYSTÉMY PRO KERAMICKÉ A POROBETONOVÉ ZDIVO
název materiálu | Základní specifikace materiálu | Podrobná specifikace materiálu | Funkce vrstvy | Přídržnost k podkladu | Faktor difuzního odporu | Tloušťka vrstvy
webertherm 509 | lehčená tepelně izolační jádrová vpc omítka | Suchá omítková směs pro tepelně izolační jádrovou omítku, perlitová báze | Zvýšení tepelné izolace obvodového zdiva ( ʎ 0,084 W/mK) | ≤ 0,2 MPa/m2 | ≤ 6 | 10 - 100 mm
webertherm min | výztužná vrstva (cementový tmel+armovací tkanina) | Webertherm min+sklotkanina R 178; alternativně webertmel 700+sklotkanina R 131 | Povrchové zpevnění tepelně izolační omítky | ≤ 0,50 MPa/m2 ≤ 0,25 MPa/m2 | ≤ 35 webertherm min ≤ 20 webertmel 700 | 3 mm
weberpas aquaBalance | fasádní dekorační omítka | tenkovrstvá, probarvená pastozní omítka | Ochranná a dekorativní | ≤ 0,3 MPa/m2 | ≤ 20-80 (dle druhu omítky) | 2-3 mm