## Export
OMÍTKOVÉ SYSTÉMY PRO KERAMICKÉ A POROBETONOVÉ ZDIVO - INTERIÉR
název výrobku | Základní specifikace materiálu | Podrobná specifikace materiálu | Funkce vrstvy | Přídržnost k podkladu | Faktor difuzního odporu | Tloušťka vrstvy
weberdur akustik | podkladní/jádrová akustická vpc omítka | Suchá omítková směs pro jádrovou akustickou omítku, vpc báze | Zlepšení akustické neprůzvučnosti | ≥ 0,2 MPa/m2 | ≤ 15 | 10 - 25 mm
weberdur štuk UNI | vyhlazující štuková omítka - bílá | Jemná , vyhlazující, tenkovrstvá omítka na vápenné bázi | Vyhlazující | ≤ 0,10MPa/m2 | ≤ 15 | 1 - 2 mm
weberdeco mal | vnitřní nátěr - tonovatelný | vnitřní disperzní nátěr s organickým pojivem a vápencovým plnivem | Dekorativní |  |  | 0,03mm